## Sheet1
Ellipsometrie Daten
SiO2/Si Standardwafer | Sollwert SiO2-Filmdicke = 101,5 nm
Vorgaben |  | Gemessene Werte
n (SiO2-Schicht) | 1.465 | Ψ / ° | 46.3995
k (SiO2-Schicht) | 0 | ∆ / ° | 129.9921
n (Si-Wafer) | 3.865 | Filmdicke / nm | 103.8444
k (Si-Wafer) | -0.02 | Period. Filmdicke / nm | 260.5006
Anweisungen:
Vergleichen Sie den gemessenen Wert der Schichtdicke von SiO2 auf Si mit dem angegebenen Sollwert des Standardwafers .
Reines Quarzglas
Gemessene Werte |  | Sollwerte
Ψ / ° | 2.1092
∆ / ° | 160.1683
n(Quarzglas) | 1.4973 | n(Quarzglas) | 1.5163
k(Quarzglas) | -0.0263 | k(Quarzglas) | 0
Reflektivität / % | 3.98
Anweisungen:
Vergleichen Sie die gemessenen Werte der optischen Eigenschaften von Quarzglas mit den angegebenen Sollwerten und diskutieren Sie mögliche Fehlerquellen.
SiO2-Schichten auf Si
Vorgaben |  | Gemessene Werte
n (SiO2-Schicht) | 1.465 |  | Ψ / ° | ∆ / ° | Filmdicke / nm
k (SiO2-Schicht) | 0 | 1 | 28.8479 | 175.8536 | 5.2826
n (Si-Wafer) | 3.865 | 2 | 29.0279 | 162.821 | 23.0023
k (Si-Wafer) | -0.02 | 3 | 31.0877 | 144.2351 | 51.4055
Period. Filmdicke / nm | 260.5006 | 4 | 33.9705 | 133.7574 | 72.7511
|  | 5 | 39.7496 | 128.3295 | 92.0783
|  | 6 | 45.7468 | 130.2244 | 103.0242
|  | 7 | 29.5879 | 196.2043 | 238.0943
|  | 8 | 31.675 | 222.8127 | 197.2465
|  | 9 | 55.5865 | 217.5981 | 144.2024
|  | 10 | 42.7681 | 129.0558 | 98.157
|  | 11 | 30.8323 | 146.1734 | 48.1613
Anweisungen:
Erstellen Sie ein Ψ gegen ∆ -Diagramm und diskutieren Sie dieses bezüglich der Uneindeutigkeit der ellipsometrischen Schichtdickenbestimmmung bei nur einem Einfallswinkel.
Cu-Schichten auf Si
Vorgaben |  | Gemessene Werte
n (Cu) | 3.147 |  | Ψ / ° | ∆ / ° | Filmdicke / nm
k (Cu) | -0.39 | 1 | 26.6578 | 192.6065 | 1.2458
n (Si-Wafer) | 3.865 | 2 | 36.1529 | 167.9747 | 11.3257
k (Si-Wafer) | -0.02 | 3 | 40.5495 | 147.513 | 25.6165
Period. Film / nm | 140.6542 | 4 | 40.8345 | 133.7104 | 22.4372
|  | 5 | 42.026 | 129.6089 | 21.2457
|  | 6 | 41.5886 | 130.7363 | 24.9721
|  | 7 | 29.551 | 175.9557 | 56.1475
Anweisungen:
Erstellen Sie ein Ψ gegen ∆ -Diagramm und diskutieren Sie die zusätzlichen Limitierungen der ellipsometrischen Schichtdickenbestimmung von Cu-Schichten.